## Config Impresion
LIBRA — Configuración de impresión recomendada (bracket pylon)
Material base: PETG (mejor balance accesible resistencia / imprimibilidad para carga cíclica)
Parámetro | Valor recomendado | Motivo
Material | PETG | Mejor adherencia entre capas que ABS/PLA; accesible en impresoras de escritorio
Temp. nozzle | 235–245 °C | Rango típico PETG; hacia el extremo alto mejora fusión entre capas
Temp. cama | 80–85 °C | Evita warping y mejora adhesión a la base
Altura de capa | 0.16 mm | Capas finas → mejor fusión interlayer → menor penalización en Z
Ancho de línea | 0.42 mm (105% de boquilla 0.4 mm) | Mejora compactación de cada cordón
N° de paredes (perímetros) | 4 | En piezas chicas, las paredes cargan la mayor parte del esfuerzo — priorizar sobre infill
Capas sólidas superior/inferior | 6 | Rigidiza la superficie y evita ver el patrón de infill
Patrón de infill | Gyroid | Comportamiento más isotrópico y eficiente (exponente n,m más bajo) que grid/rectilinear
% de infill | 60% | Balance entre resistencia y peso/tiempo; ver hoja Calculadora para otros valores
Velocidad de impresión | 40–50 mm/s | Velocidad moderada mejora fusión entre capas, reduce stringing
Ventilación (fan) | 30–50% | PETG no tolera enfriamiento agresivo; fan alto fragiliza la unión entre capas
Orientación de impresión | Eje de carga axial del pylon alineado con el plano XY (capas) | Evita que la carga principal trabaje perpendicular a las capas (dirección Z, la más débil)
Flujo de trabajo
1) Imprime con esta configuración (o la variante de infill que estés probando). 2) Anota en la hoja 'Calculadora Iteraciones' el peso estimado que da tu slicer para esa combinación exacta de paredes/infill/patrón, junto con el volumen del CAD. 3) La hoja calcula la densidad efectiva real y escala rigidez/resistencia con el modelo de sólidos celulares (Gibson-Ashby). 4) Copia los 5 valores de las columnas 'Para Ansys' directo a Engineering Data (Density, Young's Modulus, Poisson's Ratio, Yield Strength, Ultimate Strength).

## Propiedades Base
Propiedades base al 100% sólido (valores conservadores, dirección Z / interlayer)
Editables en amarillo. Fuente: estimaciones conservadoras de literatura FDM, no datasheet certificado — para screening/comparación, no para reporte final.
Material | Densidad rho (g/cm3) | E (GPa) | Poisson | Yield (MPa) | Ultimate (MPa)
PLA | 1.24 | 2.3 | 0.36 | 20 | 28
PETG | 1.27 | 1.8 | 0.38 | 22 | 30
ABS | 1.04 | 2 | 0.35 | 16 | 20
Nylon PA12 | 1.02 | 1.5 | 0.39 | 30 | 40
Nylon-CF (tipo Onyx) | 1.2 | 3 | 0.35 | 28 | 38
Nota: | Estos valores representan el extremo débil (interlayer/Z) reportado en estudios de caracterización de FDM, usados a propósito para no sobreestimar resistencia. Reemplázalos por datos de datasheet o ensayo propio si el material final ya está definido.

## Patrones Infill
Exponentes de escalado por patrón de infill (modelo de sólidos celulares)
E_efectiva = E_sólido x (rho_efectiva/rho_sólido)^n ¦ Resistencia_efectiva = Resistencia_sólido x (rho_efectiva/rho_sólido)^m
Patrón de infill | n (rigidez) | m (resistencia) | Comentario
Grid / Rectilinear | 2 | 1.5 | Estructura tipo flexión — cae más rápido con la densidad
Cubic | 1.8 | 1.4 | Intermedio
Triangular | 1.6 | 1.3 | Más eficiente que grid, carga por tracción en las diagonales
Gyroid | 1.5 | 1.3 | El más isotrópico y eficiente de los comunes en slicers

## Calculadora Iteraciones
Calculadora por iteración — de config. de impresión a valores para Ansys
Llena solo las columnas en amarillo. El resto se calcula solo. Una fila = una iteración de impresión.
ENTRADAS (llenar) | [5 empty] | DENSIDAD EFECTIVA |  |  | PROPIEDADES ESCALADAS | [5 empty] | VALORES PARA ANSYS (Engineering Data)
Iteración | Material base | Patrón infill | Infill (%) | Peso estimado slicer (g) | Volumen CAD (cm3) | rho_solido (g/cm3) | rho_efectiva (g/cm3) | rho_efectiva / rho_solido | n | m | Poisson | E_efectiva (GPa) | Yield_efectiva (MPa) | Ultimate_efectiva (MPa) | Densidad (kg/m3) | Young's Modulus (Pa) | Poisson's Ratio | Yield Strength (Pa) | Ultimate Strength (Pa)
Iter 1 | PETG | Grid / Rectilinear | 60 | 179.91 | 223.8 | 1.27 | 0.8038874 | 0.6329822 | 2 | 1.5 | 0.38 | 0.7211996 | 11.07924 | 15.10805 | 803.8874 | 721199647.7 | 0.38 | 11079239.0 | 15108053.2
Iter 2
Iter 3
Iter 4
Iter 5
Iter 6
Iter 7
Iter 8
Iter 9
Iter 10
Iter 11
Iter 12
Cómo pasar a Ansys:
En Engineering Data -> nuevo material -> Properties: agrega 'Density' (columna Q, kg/m3), 'Isotropic Elasticity' con Young's Modulus (columna R, Pa) y Poisson's Ratio (columna S), y 'Tensile Yield Strength' / 'Tensile Ultimate Strength' (columnas T y U, en Pa). Crea un material nuevo por fila/iteración para comparar el Safety Factor entre configuraciones de impresión.
Note on I7: Si llenas Peso estimado (columna F) y Volumen CAD (columna G), se usa la densidad real medida por el slicer (más preciso). Si dejas esas celdas vacías, se estima con Infill% x densidad del sólido (aproximación gruesa, ignora paredes/capas sólidas).